## 构架检修流程
视频1‘06至1’22
工位 | 人员 | 时间（min） | 步骤 | 设备 | 物料 | 工具 | 详细描述
构架清洗 | 8走行 | 60 | 1. 构架清洗机清洗 2. 人工清理 3. 确认拍照 | 构架清洗机 | 钢丝刷、清洗剂 | 铲刀 | 对构架进行表面人工除污，重点为污垢严重处及各拐角处。送入专用设备内进行清洗剂溶液加温加压喷淋清洗，水温约55℃,煮洗时间一般约为半小时，未煮洗干净处应人工手持钢刷、铲刀清理，各部件外体表面应达到目视无油垢状态。
构架抛丸 | 8走行 | 180 | 1. 构架抛丸机抛丸 2. 压缩空气清洁 3. 确认拍照 | 构架抛丸机 |  |  | 利用高速旋转的叶轮，将大量被称为“丸料”（通常是细小、坚硬的钢丸或钢丝切段）的磨料，以极高的速度（通常每秒60-80米以上）抛射到构架表面，进行强力清理（清除旧漆层和锈蚀、暴露金属基底）、表面强化、增强表面粗糙度。 抛丸后，立即用压缩空气彻底吹净构架内外残留的丸料粉尘和碎屑，防止二次污染和返锈。
构架探伤 | 8走行 | 840 | 1. 目测检查，有问题需拍照提故障 2. 磁粉探伤，有问题需拍照提故障 3. 焊修（可选） 4. 螺孔检查，有问题需拍照提故障 5. 构架翻转机翻转构架，循环1-4步。 6. 构架铭牌检查，需拍照。如更换，需记录。 | 构架翻转机 | 白布、磁粉 | 磁粉探伤仪、电焊、砂轮、通止规 | 外观检查构架各处无裂纹、开焊、硬伤和局部变形，构架的硬伤及局部变形无法消除时应做出记录。 对构架牵引梁、横梁、前、后端梁与侧梁的连接焊缝，构架各安装座（包括各减震器安装座、制动器安装座、制动夹钳吊挂座、电机悬挂座、牵引座、扫石器安装座、轴箱拉杆座、砂箱安装座）与构架连接的焊缝进行磁粉探伤无裂纹；轴箱拉杆座、二系横向油压减震器座、制动夹钳吊挂座焊缝磁粉探伤不许有裂纹。 构架裂纹或焊缝开焊时，允许焊修。对于构架所有的对接焊缝和连接焊缝裂纹，必须用手工切割或碳弧气刨等方法清除原焊缝后，重新施焊后，进行磁粉探伤检查。 牵引销、二系圆弹簧座、轴箱拉杆座、油压减振器座、制动器吊座等有裂纹可以进行焊修，焊修时要用砂轮等工具打磨，直至裂纹消除，然后施焊，焊后打磨平整，并探伤检查无裂纹。 外观检查构架螺纹孔螺纹状态应良好，螺纹不许有断扣、乱扣、毛刺和碰伤。用通止规检查构架牵引座、轴箱拉杆座螺纹孔状态良好。清除螺孔中铁屑和异物，并用白布擦干净螺孔中的攻丝油，要确保螺孔内无异物并干燥，对螺孔处的毛刺和突出物，用砂轮打磨平整。 外观检查铭牌齐全、完好，如有缺损、字迹不清楚进行更换。 对需更新的要在铭牌相应位置上打上机车号和尾标，尾标为A或B，其中A表示前转向架，B表示后转向架。最后打上出厂年月。文字深度为0.2~0.3mm。
构架喷漆 | 8走行 | 120 | 1. 环境温湿度确认 2. 表面清洁确认 3. 非涂装部位防护 4. 构架喷漆机喷涂 5. 确认拍照 | 构架喷漆机 | 专用擦拭布、稀释剂、耐高温胶带、塑料膜、专用护套 |  | 用压缩空气彻底吹扫构架所有角落，清除残留的磨料粉尘。使用专用擦拭布蘸取溶剂（如稀释剂）去除可能存在的油污、手印等微观污染物。 使用耐高温胶带、塑料膜或专用护套进行包裹封堵非涂装部位。 | 要求环境温度5℃-35℃，相对湿度≤75%

## 轮驱检修流程
视频3‘20至5’20，以下时间为修理一个轮对所需的时间，因此制动盘和轮盘是修理2个所需的时间。
工位 | 人员 | 时间（min） | 步骤 | 设备 | 物料 | 工具 | 详细描述
入库前轮对运用数据分析 |  | 10 | 1. 获取车载走行部故障诊断系统（JK-11430）检测报告
轮对清洁 |  |  | 1. 防护封堵 2. 预人工清理 3. 专业清洗剂涂刷 |  | 专业清洗剂、橡胶堵头、防水胶带 | 铲刀、硬毛刷 | 轴颈、轴端接口、轮座、制动盘座用橡胶堵头 + 防水胶带密封；保护车轴螺纹、速度传感器安装座。 铲刀、硬毛刷清理车轮辐板、制动盘散热槽、车轴表面的油泥、闸瓦粉尘、沥青油污、砂石。 采用专业清洗剂或其它方式将轮对各部件裸露部位进行除油、清污、退漆。严禁高压水枪冲洗抱轴箱体与车轴结合部位，严禁有机溶剂进入抱轴箱体。
分解检查 |  |  | 1. 目测检查，有问题需拍照提故障 2. 尺寸测量并记录，有超限情况需提报 |  | 磁粉 | M24螺纹塞规、外径千分尺、齿形样板、窄塞尺、900N·M×80%力矩扳手、磁粉探伤仪 | 目测车轴轴颈、防尘座及各圆弧处有无拉伤、磕碰硬伤，应符合限度要求。 目测车轴端面和中心孔有无拉伤、磕碰硬伤，用M24螺纹塞规逐一测试四孔螺纹状态。 目测从动齿轮各齿面的掉角、剥离、点蚀、碰伤情况，应符合限度要求。 用外径千分尺测量车轴轴颈、防尘座等部位尺寸应符合限度要求。测量从动齿轮公法线长度（跨12 齿）应符合限度要求。 用齿形样板和窄塞尺测量从动齿轮齿形偏(误)差和齿轮磨损，应符合限度要求。 对齿圈螺栓厂家进行确认，若是宁波宁力(NL)的螺栓，则更换为其它厂家螺栓。 检查从动齿轮的齿圈与齿轮毂连接螺栓紧固状态完好无松动，防缓标识清晰。采用900N·M×80%力矩扳手复核无松动。
轴箱轴承拆解 |  |  | 1. 拆卸轴箱端盖、迷宫密封、防尘圈 2. 分离轴箱体，取出轴承外圈组件 3. 拆卸轴承内圈 4. 拆解后零部件分类、防护与初检 | 轴箱轴承分解机 | 密封件、渗透松锈剂 | 轴承感应加热器、扳手、 | 松开轴箱前后端盖连接螺栓，对角分次松开，取下前后端盖。取出迷宫环、外密封件、防尘圈组件，检查密封件状态，旧密封件大修直接报废换新。 在轴箱体与轴承外圈配合界面少量喷渗透松锈剂，静置浸润。采用铜棒对角均匀轻敲轴箱体端面，使轴箱体连同轴承外圈一起从轴承滚动组件松脱；锈蚀卡滞严重时用专用液压顶出工装顶出轴箱体。取下轴箱体，此时轴承外圈仍留在轴箱体内，内圈、滚子组件保留在车轴轴颈上。从轴箱体内取出轴承外圈，妥善放置，保护外圈滚道面，禁止磕碰划伤。 感应加热退却，将感应加热线圈套装在轴承内圈外侧，测温探头贴在内圈端面。启动感应加热器，控制加热温度≤120℃。内圈受热膨胀，过盈量消失；迅速将专用液压退装机就位，四根拉杆均匀连接轴承挡板，拉杆长度调至一致，保证受力同轴。液压系统缓慢平稳加载，将内圈 + 滚子组件整体从轴颈拉出；拉拔过程观察，一旦偏载立刻停机调整拉杆。完全退出后，停止加热，取下整套轴承组件，放置在专用轴承存放支架上。 轴承组件原套存放，不得混套。车轴轴颈用干净无纺布擦拭。轴箱体、端盖、密封件分类摆放；旧橡胶密封件全部报废。记录轴承编号、轮对编号、拆解发现的缺陷（滚道剥落、电蚀、裂纹、油脂变质等），填写检修记录。
轮对分解（轮盘和车轴） | 2走行+1天车 | 120 | 1. 启动天车 2. 轮对一端吊至退卸机上 3. 开启高压油泵 4. 启动退卸机压出车轴 5. 停止退卸机 6. 轮对另一端吊至退卸机上 7. 开启高压油泵 8. 启动退卸机压出车轴 | 轮对退卸机 |  | 三爪吊具、风扳机、锤子 | 将轮对吊至退卸机上。使轮对一端车轮放入马鞍中，另一端轴颈放在滑动小车上，使车轮踏面内侧端面与退卸机马鞍工作面密贴，连接好与车轮注油孔的高压油管。 开启高压油泵，通过油管向车轮内孔接触面注油，油压控制在140-170MPa,检查压力油从车轮毂孔两侧溢出后。然后开动退卸机给车轴压力，缓缓压出车轴，退卸过程注意车轴的水平位置。避免车轴轮座部拉伤。同样方法，退出另一端车轮。
车轴检修 | 2走行+1天车 |  | 1. 除锈清洁 2. 车轴超声波探伤 3. 车轴可见部磁粉探伤 4. 涂漆 | 车轴清洗机 车轴磁粉探伤机 车轴相控阵超声波探伤机 车轴测量机 车轴翻转机 | 金相砂纸 |  | 清除车轴各圆柱面和轮座引入口部铁锈至露出金属本色，用金相砂纸去除毛刺、高点、拉痕等。 车轴超声波探伤，不允许有超标缺陷。 车轴可见部磁粉探伤，不许有裂纹，轴颈拉伤深度不大于0.5mm；车轴禁止焊修。按照技术要求车轴规定部位涂漆。
抱轴箱检修 | 2走行+1天车 |  | 1. 启用天车 2. 抱轴箱吊至抱轴箱横动量测量机 3. 抱轴箱横动量测量机测量抱轴箱轴承游隙 4. 更换注油嘴帽，补充油脂 5. 磁粉探伤 6. 裂纹和变形检查 7. 用纱布、清洁剂清理干净 8. 螺栓安装孔及螺纹检查 9. 更换O型密封圈 10. 涂漆 | 抱轴箱横动量测量机 | 调整垫、注油嘴帽、油脂、磁粉、纱布、清洁剂、O型密封圈 | 磁粉探伤仪 | 若抱轴承游隙大于0.6mm则更换新抱轴承，若抱轴承游隙大0.05-0.25mm 符合要求，若游隙大于0.25mm且小于0.6mm，可根据实际抱轴箱轴承游隙值与标准值的差值，重新选择厚度合适的调整垫调整，再复测抱轴箱体横动量直至符合要求。 更换注油嘴帽，抱轴承补充油脂200～250g，补脂时要边补脂边缓慢转动抱轴箱，完成整个补脂过程后抱轴承转动不得少于5圈，以保证轴承油脂均匀分布。 磁粉探伤抱轴箱体加工面及电机安装座、孔，不允许存在疲劳裂纹，铸造缺陷按照铸件质量标准或具体检修技术规程处理。 检查抱轴箱可检查各部位不许有裂纹和变形，用砂布（粒度100～120）打磨与电机安装结合面，并用清洁剂清理干净。 检查抱轴箱各螺栓安装孔及螺纹无损伤、裂纹，清除螺纹孔残胶、污垢及杂物，检后做好防护，避免二次污染和损伤。 更新抱轴箱体上O型密封圈。 按照技术要求涂漆。
轮盘分解（制动盘+车轮） | 2走行+1天车 | 90 | 1. 轮盘清洁 2. 拆卸连接紧固件 3. 启动天车 4. 拆卸外侧制动盘 5. 拆卸内侧制动盘 6. 取定位销 | 车轮制动盘分解机 |  | 专用套筒、橡胶锤 | 1检查制动盘摩擦面、散热筋、螺栓孔、辐板接触面有无裂纹、烧损、变形；核对防松标记，记录盘体编号; 清理螺栓头部、螺母位置的灰尘、锈蚀、制动粉尘，清理螺纹外露部位。 2采用专用套筒，对角交叉顺序松开全部连接螺栓螺母，防止制动盘单侧应力崩裂；依次取出连接螺栓、碟形弹簧垫圈、自锁螺母；全部紧固件收集、隔离，做报废处理。 3紧固件全部取出后，两侧制动盘与车轮辐板之间存在预紧残余吸附，使用橡胶锤轻敲盘体散热筋部位，使盘体与车轮辐板脱开，严禁敲击摩擦工作面；依次吊出外侧制动盘、内侧制动盘，放置在制动盘存放支座上，摩擦面朝上，保护摩擦工作面不磕碰划伤。 4制动盘拆下后，取出车轮辐板上的制动盘周向定位销。
制动盘检修 | 2走行+1天车 | 240 | 1. 制动盘清洗 2. 制动盘探伤 3. 紧固件更新 | 磁粉探伤机 | 砂纸、清洗剂、螺栓24个、螺母24个、定位销2个 |  | 1清理制动盘上各螺栓孔内的毛刺，再用清洗剂清洗干净螺纹上的油污。 2制动盘摩擦面不许有从内径贯穿到外径及贯穿到散热筋片的穿透裂纹，不许使用带灼烧痕迹超过1cm²单个碎片、整个摩擦面上碎片总量超过5cm²的车轮制动盘，整块摩擦片的任意位置允许出现散射状细微龟裂。 3检查制动盘摩擦面凹陷磨损≤2mm，划痕深度≤1.5mm。 4单个制动盘最大磨损量≤3mm，同一车轮两侧制动盘磨耗差值≤2mm。 5紧固件更新，包括螺栓、螺母、定位销
车轮检修 | 2走行+1天车 | 240 | 1. 车轮清洗 2. 车轮磁粉探伤 3. 车轮超声波探伤 4. 镟轮（可选） 5. 尺寸复测与外观复检 6. 涂抹防锈油，加装保护堵盖 | 磁粉探伤机 | 防锈油 | 内径千分尺 | 1高压清洗，去除踏面、轮缘、轮辋、轮毂孔、辐板上油污、锈蚀、制动粉尘；目视全表面检查：辐板裂纹、轮毂孔拉伤、踏面剥离、擦伤、碾堆、缺损；记录缺陷，标记损伤位置；检查轮毂孔有无磕碰、毛刺。 2磁粉探伤：车轮辐板、轮毂孔端面、轮缘根部，检测表面 / 近表面裂纹； 3超声波探伤：踏面、轮辋、轮毂孔内部，检测内部缺陷； 4踏面镟修：消除踏面擦伤、剥离、碾堆、多边形，恢复 HXD1C 标准踏面轮廓；保证轮缘厚度、轮缘高度、QR 值符合检修限度；轮毂孔镗削：轮毂孔存在拉伤、变形时进行镗孔加工，保证圆柱度、孔径尺寸满足压装过盈选配要求；出具镟轮报告。 5内径千分尺复测：轮缘厚度、轮缘高度、踏面磨耗、轮辋厚度、轮毂孔直径、圆柱度。 6车轮配合面（轮毂孔）涂抹防锈油，加装保护堵盖。
轮盘组装 | 2走行+1天车 | 120 | 1. 确认车轮检修报告合格 2. 车轮涂润滑涂层 3. 确认制动盘成对 4. 螺栓螺母浸油 5. 启动天车 6. 组装外侧制动盘 7. 组装内侧制动盘 8. 对角紧固螺栓 9. 打防缓标记 | 车轮制动盘自动组装机 | 砂纸、液压油HLPD32、无纺布、O 形圈5个、扁销5个、带有衬套的螺栓和螺母24个、 | 油漆测厚仪、三爪吊具、Φ12×200的杆、扳手、手动扭矩扳手 | 1检查车轮编号，检查车轮尺寸合格，探伤合格，确认静平衡标识。 2检查待装制动盘安装平面无磕碰伤，无油漆高点，否则用砂纸清除，并确认扁销周边无毛刺，接触面应干净呈金属亮色。通过喷涂或其它方式在车轮上的整个接触面上涂上润滑涂层MolykoteD321R,涂层应轻薄均匀，不允许润滑剂顺着表面滴下。静置车轮待涂层干燥成灰白色，使用油漆测厚仪检测干涂层厚度应为5-20µm。 3检查制动盘序列号，确认内、外侧制动盘成对组装，严禁混装。安装内外侧制动盘时，内外侧制动盘最大静不平衡位置应在同一方向且与车轮最大静不平衡位置尽量处于对称方向（180°)。 4将螺栓螺纹朝下浸入装有液压油HLPD32的容器，使其接触底部，油位15-20mm；将螺母接触面朝下浸入装有液压油HLPD32的容器，使其接触到底部，油位2-4mm。使用前须将多余的油滴落，放置时间超过1小时必须给螺栓/螺母重新上油。 5将制动盘安装架放置平稳，保证制动盘安装位置，确认制动盘与车轮制动盘安装面无锈蚀、毛刺，无碰伤，贴合面无毛刺和碰伤后，清除车轮Φ25 扁销孔和Φ20 孔脏物，用无纺布或白布擦干净扁销、衬套和制动盘所有孔。将外侧制动盘吊上制动盘安装支架，注意安装孔不能贴在支架上，用三爪吊具将车轮吊起移动车轮使车轮上Φ25 孔和制动盘扁槽对齐，将车轮落在制动盘上，然后将一个扁销套上O 形圈后装入车轮Φ25 孔中，扁方对准车轮中心，扁方沿着车轮径向方向对齐，用一个Φ12×200的杆插入Φ20 孔中轻微移动车轮，同时用扳手轻轻转动扁销，使扁销卡在制动盘扁槽内，插入其他5 个套好O 形圈的扁销。 6用制动盘吊具将内测制动盘吊上车轮，将制动盘的扁槽对准扁销方向，放下制动盘（贴合面向下），用一个Φ12×200的杆插入Φ20 孔中轻微移动制动盘，同时用扳手轻轻转动扁销使扁销卡在制动盘相应的扁槽中，最后抽出Φ12×200的杆。 7在车轮Φ18-Φ20内孔中依次装入带有衬套的螺栓，旋上螺母手动拧紧，然后用手动扭矩扳手（预紧力矩为40N·m）交叉的将螺栓预紧，最后对角将螺栓紧固（按照标识牌工装上的数字顺序），紧固力矩80N·m，按照标准要求打防缓标记。
轮盘静平衡试验 | 2走行+1天车 | 60 | 1. 启动天车 2. 轮盘吊至静平衡机上 3. 试验准备 4. 确定偏重方位 5. 试配配重，估算不平衡量 6. 安装正式配重块，固定锁紧 7. 提交静平衡试验报告 | 静平衡机 | 配重块、螺栓 | 扳手 | 1清理轮盘表面，去除铁屑、油污，检查全部螺栓、碟簧紧固到位；水平校准静平衡台刀口，确认刀口无磕碰损伤；将工装芯轴装入轮盘轮毂孔，芯轴两端轴颈平稳放置在刀口上。 2手轻轻拨动轮盘，使其自由缓慢滚动，等待自然静止；标记最低点，该位置就是偏重方位。 3在偏重位置对侧（轻侧，最高点位置）粘贴临时试重块；反复增减试重，直到轮盘没有固定下沉方位。此时试重的质量，就是需要加装的平衡质量。 4根据试重得到的质量与相位，在车轮辐板配重孔上安装正式金属配重块，螺栓紧固，做好防松；严禁打磨、切削制动盘或者车轮踏面去重，防止损伤制动盘强度、破坏踏面轮廓。 5再次多次自由滚动轮盘复核；轮盘能够停留在圆周任意角度，称为随遇平衡；核对残余静不平衡质径积满足 HXD1C 检修限度；记录轮盘编号、配重质量、配重安装角度；在轮盘上标记平衡位置；吊下轮盘，拆下工装芯轴。
轮对组装 | 2走行+1天车 | 120 | 1. 车轴清洁及测量 2. 车轮清洁及测量 3. 选配车轮 4. 车轴轮座表面涂茶油 5. 车轮涂胶 6. 启动天车 7. 预装非齿侧车轮 8. 预装齿侧车轮 |  | 煤油、无纺布、砂纸、乐泰595、Ter0stat-930 粘胶剂、茶油 | 外径千分尺 | 1轮对组装前须将车轮和轴在同一环境温度下放置12小时以上。 2将探伤确认合格的车轴、车轮转入组装工序。 3将合格的车轴平稳地放置于支架上，外观检查车轴无碰伤，轴颈、防尘座尺寸合格。 4将车轴轮座部位用洁净的煤油清洗干净，使用清洁的无纺布或白布擦干，检查车轴轮座表面有无碰伤、划痕，如有用金相砂纸抛光，并用白布擦拭干净，用外径千分尺测量轮座直径并作好记录。 5将车轮内孔用煤油清洗干净，并用白布擦干。用金相砂纸清除车轮内孔、导向锥和油槽的毛刺和棱边，内孔表面用金相砂纸抛光。用手触摸无毛刺、无切削瘤后，用高压风吹扫内孔及注油孔后，用白布清理内孔。用内径千分尺测量车轮内孔直径，并作好记录。 6根据测量结果选配车轮，保证车轮与车轴之间过盈量为0.27-0.327mm（优选0.27-0.32mm）。同时核对左、右车轮滚动圆直径差≤0.5mm。车轮滚动圆直径、滚动圆直径差、轮辋宽度、轮缘高度、轮缘厚度、轮对内侧距须符合限度要求。 7在车轴轮座表面以及对应的车轮毂孔表面均匀涂上干净的茶油。 8车轮预套之前，在齿轮毂与车轴间隙凹槽涂满一圈涂乐泰595，非齿侧轴颈与车轴间隙涂一圈Ter0stat-930 粘胶剂。 9用专用吊具卡住并垂直吊起非齿侧车轮，平稳从车轴轴颈穿入，使车轮内孔放置在轮座引进口部位和尼龙套上。用同样方法预装齿侧车轮。将专用吊具两侧吊带分别套在两侧车轴轴颈 处，平稳将轮对吊上轮对压装机。 10轮对两个车轮的静力不平衡标识应在同一径面内且位于轴的同一侧。齿轮和制动盘的静力不平衡也应分别在同一径面内，但位于轴的另一侧的对称方向。
轮对压装 | 2走行+1天车 | 90 | 1. 检查压装设备 2. 压装车轮到车轴上 3. 注油孔安装螺栓 4. 生成《注油压装曲线记录》 5. 测量轮对两车轮间的电阻值 | 轮对压装机 |  | 电阻值检测仪、轮对内距尺 | 1检查压装机、高压油泵、车轴压入记录仪工作是否正常，压装工作台水平、平行度是否正常，确认虎口、压环和勾贝端面无毛刺、无磕碰伤。检查高压油泵液压油油位。 2将高压油泵上的高压油管与车轮上的油嘴连接，高压油泵油压调整在98-170MPa之间。 3开动压装机低压油位，使轮对一端毂孔与油压机虎口垫板贴住，不得有间隙。另一端轴端面与油压机活塞头贴平，预定压力10t。然后开启油压机高压位将车轮平稳压装到车轴上，当到达油槽时观察压力曲线下降及压入长度约为80mm，开启高压油泵至规定压力，将高压油注入车轮油槽中，此时停止车轮压入（不停机），当车轮两侧毂孔有油溢出后，点动油压机将车轮压入，同时观察压力曲线下降情况。此时严禁起吨，允许终点压力降为196kN以下，压入结束后，记录压力小于等于196kN为合格。一侧车轮压装合格后，按照上述工步内容压装另一侧车轮，压装完成后保证轮位差≤1mm，轮对内侧距为1352～1353.5mm。 4在两侧车轮注油孔中带垫圈的M16 螺栓带好，以便防尘。 5将轮座直径、毂孔直径及其过盈量等数据录入电脑后，打印出《注油压装曲线记录》。 6吊下车轮，放在规定位置待检验。 7合格的压力曲线应是未注油时压力随压入距离增大而逐渐上升，注油后压力随距离增大而逐渐下降，终止时压入力为最小，且≤196kN(20tf)。在注油压装过程中允许注油油压在规定范围内波动。压装时,允许压力机中途停顿。压装后，不限停留时间，允许自由调整车轮内侧距。压装曲线不合格时,允许注油压出车轮,重新注油压装。 8使用电阻值检测仪测量轮对两车轮间的电阻值≤0.01欧姆。
轮对反压 | 2走行+1天车 | 90 | 1. 确认压装静置超过48小时 2. 启动天车 3. 一侧车轮启动反压机 4. 另一侧车轮启动反压机 5. 紧固注油孔螺栓 6. 提交反压报告 | 轮对反压机 | 垫圈、螺栓 | 扭矩扳手 | 1压装完毕静置48小时后，将轮对吊入反压机，使轮对车轴两端轴颈放置在反压机V型支撑上。 2开启反压工控机，进入“车轮反压试验程序”界面，分别点击进入“试验”→“型号/编号输入”菜单，输入待反压轮对的轮型、轴号及车轮编号等数据。 3启动反压机，以1475kN反压力进行反压试验（持续时间大于等于30 秒），车轴与车轮不发生移动为合格。 4将轮对调头重复以上工步，对另一侧车轮进行反压实验。 5反压试验比例按20%执行，若其中1 对反压试验不合格，则将该批次的其余轮对全部进行反压试验，连续4 件反压试验合格后恢复抽检比例。 6轮对反压合格后，将螺栓清洗干净，将带垫圈螺栓装入注油孔，用扭矩扳手紧固，紧固力矩为184N·m。 7记录报告，按照规定格式填写车轴号、车轮号、反压最大压力值、工作者及时间。
轮对尺寸测量 | 2走行+1天车 | 90 | 1. 启动天车 2. 轮对吊至测量机 3. 启动测量机 4. 提交轮对检测报告 5. 轮对吊至缓冲区或下一工位 | 轮对尺寸测量机 |  |  | 1使用天车将整套轮对吊至测量机进料工位，平稳放置在设备驱动支撑滚轮上；车轴轴向限位到位，防止轮对轴向窜动。 2确认车轮踏面落在驱动滚轮，轮缘不与滚轮干涉；两侧轮装制动盘不得磕碰设备传感器支架。 3轮对综合测量设备可自动采集车轮滚动圆直径、两轮径差、轮缘厚度、轮缘高度、QR 值、轮辋厚度与宽度、踏面圆周磨耗、擦伤剥离几何参数、轮对内侧距及三点差、轮位差、径向与端面圆跳动、车轮多边形、等效锥度，同时检测轮装制动盘盘位差，部分设备可完成轮座直径、圆度、圆柱度测量，输出完整踏面轮廓曲线。